## Arkusz1
| ACRYLUX 0,5 | ACRYLUX PREMIUM | ACRYLUX II HIP-s | ACRYLUX MAT | POLYGLOSS | POLYGLOSS DECOR | PIANOVO | KRISTALL/ KRISTALL SATINA | LUSTRO HC
PARAMETRY TECHNICZNE POWIERZCHNI
ODPORNOŚĆ NA ZARYSOWANIA | 0,6 N (UNI9428) | 1,1 N (DIN 68861/T4 ) | 1,1 N (DIN 68861/T4 ) | > 2N (DIN 68861/T4 ) | 0,9 N (EN 68861 T4) | 0,9 N (EN 68861 T4) | 2,5N (EN 68861 T4) | 1 N ( 68861 T4 ) | 10 N (EN 68861 T2)
ODPORNOŚĆ NA WGNIECENIA | 12 N | 18 N | 18 N | 18 N | 38 N | 38 N | 97 N | 38 N | 18 N
ODPORNOŚĆ NA CZYNNIKI CHEMICZNE | 1B | 1B | 1B | 1B | 1B | 1B | 1B | 1B | 1B
ODPORNOŚĆ NA TEMPERATURĘ | 75°C Dry heat 70°C Wet heat | 75°C Dry heat 70°C Wet heat | 75°C Dry heat 70°C Wet heat | 75°C Dry heat 70°C Wet heat | 140°C Dry heat 100°C Wet heat | 140°C Dry heat 100°C Wet heat | 140°C Dry heat 100°C Wet heat | 100°C Dry heat 75°C Wet heat | 75°C Dry heat 70°C Wet heat
POŁYSK [GLOSS] | >85 | >85 | >86 | < 8 | >85 | >85 | <1 | >85 // <1 | Lustro
GRUBOŚĆ LAMINATU | 0.5 | 0,7 - 0,8 | 0,7 - 0,8 | 0.5 | 0.074 | 0.074 | 0.074 | 2 | 1
DANE TECHNICZNE PŁYTY BAZOWEJ
STANDARDOWA PŁYTA BAZOWA | MDF | MDF | MDF | MDF | MDF | MDF | MDF | MDF | MDF
RODZAJ WYKOŃCZENIA LEWEJ STRONY | Premium -Biała Melamina Eco -Biały Lakier | Premium -Biała Melamina Eco -Biały Lakier | Biały laminat HIPs | Premium -Biała Melamina Eco -Biały Lakier | Perlista melamina w kolorze frontu | Perlista melamina w kolorze frontu | Perlista melamina w kolorze frontu | 2 mm laminat w kolorze frontu | Biały laminat HIPs
WYMIARY PŁYTY BAZOWEJ | Premium - 2800x1300 Eco - 2800x1300 | Premium - 2800x1300 Eco - 2800x1300 | 2800X1300 | Premium - 2800x1300 Eco - 2800x1300 | 2655x1030 / 2800x1030 2800x1220 / 2800x1250 | 2655 x 1030 | 2655x1030 / 2800x1030 /2800x1250 | 2800 x 1250 | 2800 x 1250
STANDARDOWA GRUBOŚĆ PŁYTY BAZOWEJ | 18 | 18 | 17 | 18 | 18 | 18 | 18 / 19 | 15 | 16
LEWA STRONA PŁYTY W KOLORZE W STANDARDZIE | x | x | x | x | ✔ | ✔ | ✔ | ✔ | x
MOZLIWOŚĆ WYKORZYSTANIA INNEJ PŁYTY BAZOWEJ WIÓR , SKLEJKA itd.. | ✔ | ✔ | ✔ | ✔ | ✔ | ✔ | ✔ | ✔ | ✔
MOŻLIWOŚĆ WYKORZYSTANIA INNEJ GRUBOŚCI PŁYTY | ✔ | ✔ | ✔ | ✔ | ✔ | ✔ | ✔ | ✔ | ✔
MOŻLIWOŚĆ POKRYCIA DWUSTRONNIE LAMINATEM | ✔ | ✔ | ✔ | ✔ | ✔ | ✔ | ✔ | ✔ | ✔
ZASTOSOWANIE
DO ZASTOSOWANIA PIONOWEGO/POZIOMEGO | Pionowego | Pionowego | Pionowego | Pionowego | Pionowego | Pionowego | Pionowego | Pionowego | Pionowego
FRONTY MEBLOWE /OKŁADZINY ŚCIAN | ✔ | ✔ | ✔ | ✔ | ✔ | ✔ | ✔ | ✔ | ✔
KUCHNIA | ✔ | ✔ | ✔ | ✔ | ✔ | ✔ | ✔ | ✔ | ✔
ŁAZIENKA | x ( Wersja ECO ) | x ( Wersja ECO ) | ✔ | ✔ | ✔ | ✔ | ✔ | ✔ | ✔
SALON | ✔ | ✔ | ✔ | ✔ | ✔ | ✔ | ✔ | ✔ | ✔
HOTELE | ✔ | ✔ | ✔ | ✔ | ✔ | ✔ | ✔ | ✔ | ✔
SZKOŁY | ✔ | ✔ | ✔ | ✔ | ✔ | ✔ | ✔ | ✔ | ✔
MIEJSCA UŻYTECZNOŚCI PUBLICZNEJ | ✔ | ✔ | ✔ | ✔ | ✔ | ✔ | ✔ | ✔ | ✔
✔ - w celu uzyskania szczegółowej informacji prosimy o kontakt z PH